## 非專屬授權技術列表-3項
項次 | 產出年度 | 是否已存在於專利暨可移轉技術資料庫中 | 領域 | 技術類別 | 中文名稱 | 技術特色 | 可應用範圍 | 執行單位 | 聯絡人 | 聯絡電話 | email
1 | 105 | 是 | 智慧科技 | 水處理 | 過濾膜孔洞控制技術 | UF孔洞膜材具有各種水源之分離純化效果，多樣膜材材料組合應用一直是人們水處理不可或缺的材料 | 塗佈廠商、塗佈設備、模組加工廠、水 處理相 關製造業、相關濾膜廠商 | 工研院材化所 | 呂坤宗 | 03-5914173 | ktlu@itri.org.tw
2 | 106 | 是 | 智慧科技 | 水處理 | 奈米孔洞材料親水改質控制技術 | 1.奈米孔洞膜材料應用於過濾分離相關領域，具有很好的分離效果，亦常見使用在各種水源或飲料食品相關產業之分離純化目的，奈米級孔洞材料必須具備各種不同特性效能，方能符合多變化的市場需求及客戶需要。2.膜材表面之奈米孔洞親疏水性影響膜材分離效能甚鉅，本計畫將建立膜材奈米孔洞控制及厚度均勻性控制技術、以及膜材孔洞親水性控制技術等。3.IEK預測：MF/UF微/奈米孔洞膜材料市場每年以穩定6~7%成長率成長，至2017年MF/UF微/奈米孔洞材料市場甚至可達到16.8億美元，市場規模也跟著被看好。 | 塗佈廠商、塗佈設備、模組加工廠 水處理相關產業、相關濾膜廠商 | 工研院材化所 | 呂坤宗 | 03-5914173 | ktlu@itri.org.tw
3 | 107 | 是 | 智慧科技 | 水處理 | 薄膜材料孔洞控制技術 | 超濾膜國內主要應用在太陽能、民生需求、粉塵廢液、半導體製程等相關材料需求，產業界有開發R2R高通量超濾膜材料需求 | 1.塗佈廠商、塗佈設備、模組加工廠 2.水處理相關產業、相關濾膜廠商 | 工研院材化所 | 呂坤宗 | 03-5914173 | ktlu@itri.org.tw

## 專利列表-34件
項次 | 產出年度 | 是否已存在於專利暨可移轉技術資料庫中 | 領域類別 | 專利名稱 | 專利證號 | 申請國家 | 摘要 | 執行單位 | 聯絡人 | 聯絡電話 | email
1 | 95 | 是 | 智慧科技 | 鹼可溶樹脂與包含該樹脂之感光性組成物 | 7090962 | 美國 | 本發明揭露一種含有多環芳基之鹼可溶樹脂與包含該樹脂之感光性組成物。本發明之鹼可溶樹脂包含下列重複單元： 其中，R1、R2、R3各自獨立地為H或CH3；R4為取代或未取代之多環芳基之衍生基團，且選擇性地包含一個或多個擇自氧、氮、硫之雜原子；X為烷基、苯甲基、或羥基；n1、n2各自獨立地為0-8之整數；a、b、c為整數，惟a、c各不為0。 | 工研院技轉法律中心 | 李怡秋 | 03-5917759 | Lislee@itri.org.tw
2 | 96 | 是 | 智慧科技 | 表面具有垂直氧化鋅奈米線陣列之基材及其製法 | 7235129 | 美國 | 一種在基板表面成長氧化鋅奈米線材陣列的方法，首先在基板上做晶相調控緩衝結構處理，然後配合鋅之氣相沉積來形長具有垂直於基板表面之一維氧化鋅奈米線材陣列。本發明採用之晶相調控緩衝結構處理，例如在矽晶片基材表面做氮化物及氧化物數種鍍層處理或在藍寶石基板形長氮化鎵磊晶膜，來形成氧化鋅奈米線材之成長緩衝層。本發明之鋅之氣相沉積先於該晶相調控緩衝結構成長一氧化鋅膜，再於該氧化鋅膜成長垂直之氧化鋅奈米線陣列。 | 工研院技轉法律中心 | 李怡秋 | 03-5917759 | Lislee@itri.org.tw
3 | 96 | 是 | 智慧科技 | 感光性組成物及色膏 | 7285371 | 美國 | 本發明揭示一種感光性組成物以及用來製作此感光性組成物之色膏。本發明之感光性組成物包括：感光性樹脂系統；顏料；可光反應之兩性分子；以及溶劑。本發明之色膏則包括顏料及上述可光反應之兩性分子。 | 工研院技轉法律中心 | 李怡秋 | 03-5917759 | Lislee@itri.org.tw
4 | 96 | 是 | 智慧科技 | 鹼可溶樹脂與包含該樹脂之感光性組成物 | I271599 | 中華民國 | 本發明揭露一種含有多環芳基之鹼可溶樹脂與包含該樹脂之感光性組成物。本發明之鹼可溶樹脂包含下列重複單元： 其中，R1、R2、R3各自獨立地為H或CH3；R4為取代或未取代之多環芳基之衍生基團，且選擇性地包含一個或多個擇自氧、氮、硫之雜原子；X為烷基、苯甲基、或羥基；n1、n2各自獨立地為0-8之整數；a、b、c為整數，惟a、c各不為0。 | 工研院技轉法律中心 | 李怡秋 | 03-5917759 | Lislee@itri.org.tw
5 | 97 | 是 | 智慧科技 | 感光性組成物及色膏 | I303351 | 中華民國 | 本發明揭示一種感光性組成物以及用來製作此感光性組成物之色膏。本發明之感光性組成物包括：感光性樹脂系統；顏料；可光反應之兩性分子；以及溶劑。本發明之色膏則包括顏料及上述可光反應之兩性分子。 | 工研院技轉法律中心 | 李怡秋 | 03-5917759 | Lislee@itri.org.tw
6 | 97 | 是 | 智慧科技 | 鹼可溶樹脂與包含該樹脂的感旋光性組合物 | ZL200410102910.7 | 中國大陸 | 本發明揭露一種含有多環芳基之鹼可溶樹脂與包含該樹脂之感光性組成物。本發明之鹼可溶樹脂包含下列重複單元： 其中，R1、R2、R3各自獨立地為H或CH3；R4為取代或未取代之多環芳基之衍生基團，且選擇性地包含一個或多個擇自氧、氮、硫之雜原子；X為烷基、苯甲基、或羥基；n1、n2各自獨立地為0-8之整數；a、b、c為整數，惟a、c各不為0。 | 工研院技轉法律中心 | 李怡秋 | 03-5917759 | Lislee@itri.org.tw
7 | 97 | 是 | 智慧科技 | 彩色光阻組成物及其製法 | I299815 | 中華民國 | 本發明係有關一種用於液晶顯示器之彩色濾光片用之彩色光阻成份，其至少包含(a)高分子樹脂；(b)多官能基單體；(c)光聚合起始劑；(d)色料；(e)調適溶劑；和(f)流變控制劑(Rheology Control Agent)。本發明藉由(f)流變控制劑的添加可有效操控光阻流變特性，得到好的塗佈特性。本發明更包括上述彩色光阻成份之製法。 | 工研院技轉法律中心 | 李怡秋 | 03-5917759 | Lislee@itri.org.tw
8 | 97 | 是 | 智慧科技 | 負型感光間隙控制材料之組成物及其形成方法 | I297416 | 中華民國 | 本發明係有關於一種負型間隙控制材料之組成及形成方法。該間隙控制材料可應用於液晶顯示器，用以定義兩片基板之距離。本發明之組成物具有感熱起始劑，因此間隙控制材料於硬烘烤時將產生交聯反應而不會因熱裂解導致塌陷。 | 工研院技轉法律中心 | 李怡秋 | 03-5917759 | Lislee@itri.org.tw
9 | 98 | 是 | 智慧科技 | 感光性組成物及色膏 | 4344351 | 日本 | 本發明揭示一種感光性組成物以及用來製作此感光性組成物之色膏。本發明之感光性組成物包括：感光性樹脂系統；顏料；可光反應之兩性分子；以及溶劑。本發明之色膏則包括顏料及上述可光反應之兩性分子。 | 工研院技轉法律中心 | 李怡秋 | 03-5917759 | Lislee@itri.org.tw
10 | 99 | 是 | 智慧科技 | 負型感光間隙控制材料的組成及其形成方法 | ZL200510048836.X | 中國大陸 | 本發明係有關於一種負型間隙控制材料之組成及形成方法。該間隙控制材料可應用於液晶顯示器，用以定義兩片基板之距離。本發明之組成物具有感熱起始劑，因此間隙控制材料於硬烘烤時將產生交聯反應而不會因熱裂解導致塌陷。 | 工研院技轉法律中心 | 李怡秋 | 03-5917759 | Lislee@itri.org.tw
11 | 99 | 是 | 智慧科技 | 封裝材料組合物 | ZL200610172320.0 | 中國大陸 | 本發明提供一種封裝材料組成物，包括(a)20～60重量％非矽氧烷之環氧樹脂；(b)5～50重量％芳香族矽氧烷結構佔1～45重量％的矽氧烷環氧樹脂；以及(c)27～45重量％酸酐硬化劑。此外，本發明又提供另一種封裝材料組成物，包括：(a)30～50重量％非矽氧烷之環氧樹脂；(b)5～10重量％環狀脂肪族矽氧烷酸酐硬化劑；以及(c)27～45重量％酸酐硬化劑。本發明之封裝材料組成物可應用於固態發光元件之透明封裝材料，達到高溫下長時間抗黃變的效果。 | 工研院技轉法律中心 | 李怡秋 | 03-5917759 | Lislee@itri.org.tw
12 | 99 | 是 | 智慧科技 | 封裝材料組成物 | I328598 | 中華民國 | 本發明提供一種封裝材料組成物，包括(a)20～60重量％非矽氧烷之環氧樹脂；(b)5～50重量％芳香族矽氧烷結構佔1～45重量％的矽氧烷環氧樹脂；以及(c)27～45重量％酸酐硬化劑。此外，本發明又提供另一種封裝材料組成物，包括：(a)30～50重量％非矽氧烷之環氧樹脂；(b)5～10重量％環狀脂肪族矽氧烷酸酐硬化劑；以及(c)27～45重量％酸酐硬化劑。本發明之封裝材料組成物可應用於固態發光元件之透明封裝材料，達到高溫下長時間抗黃變的效果。 | 工研院技轉法律中心 | 李怡秋 | 03-5917759 | Lislee@itri.org.tw
13 | 99 | 是 | 智慧科技 | 顏料型感光材料 | I330757 | 中華民國 | 本發明提供一種顏料型感光材料，包括：鹼可溶樹脂、多官能基單體、光起始劑、以無機烷氧縮合物包覆之顏料以及溶劑。本發明之顏料型感光材料係藉由顏料表面包覆無機烷氧縮合物與鹼可溶樹脂、多官能基單體以及光起始劑搭配，使其具有高耐熱性、尺寸安定性以及較少的色度變化，以應用於一般液晶顯示器或可撓式顯示器之彩色濾光片。 | 工研院技轉法律中心 | 李怡秋 | 03-5917759 | Lislee@itri.org.tw
14 | 100 | 是 | 智慧科技 | 彩色感光性組合物及其制造方法 | ZL200510135364.1 | 中國大陸 | 本發明係有關一種用於液晶顯示器之彩色濾光片用之彩色光阻成份，其至少包含(a)高分子樹脂；(b)多官能基單體；(c)光聚合起始劑；(d)色料；(e)調適溶劑；和(f)流變控制劑(Rheology Control Agent)。本發明藉由(f)流變控制劑的添加可有效操控光阻流變特性，得到好的塗佈特性。本發明更包括上述彩色光阻成份之製法。 | 工研院技轉法律中心 | 李怡秋 | 03-5917759 | Lislee@itri.org.tw
15 | 101 | 是 | 智慧科技 | 聲波產電器及其製造方法 | 8222793 | 美國 | 一種聲波產電器及其製造方法，該聲波產電器之製造方法係首先量測音源聲波之頻率，根據所量測之聲波頻率設計聲子晶體、聲子晶體共振腔及至少一壓電材料，由該複數聲子晶體圍設形成至少一聲子晶體共振腔，並於該聲子晶體共振腔內設置該至少一壓電材料，藉以構成一聲波產電器。 | 工研院技轉法律中心 | 李怡秋 | 03-5917759 | Lislee@itri.org.tw
16 | 101 | 是 | 智慧科技 | 鋰電池正極材料、其制造方法及應用此材料的鋰二次電池 | ZL200810006703.X | 中國大陸 | 一種鋰電池正極材料，包括一多孔性鋰氧化物微米粒子，其中該多孔性鋰氧化物微米粒子包括：複數個多孔性鋰氧化物奈米粒子，該些多孔性鋰氧化物奈米粒子內設置有一第一導電層；一孔洞，由該些多孔性鋰氧化物奈米粒子於連結後所定義而成；一第二導電層，至少包覆於該些多孔性鋰氧化物奈米粒子之一的表面並接觸該第一導電層，以於該多孔性鋰氧化物微米粒子中形成3-D導電網路；以及一導電纖維，連結該第二導電層。 | 工研院技轉法律中心 | 李怡秋 | 03-5917759 | Lislee@itri.org.tw
17 | 101 | 是 | 智慧科技 | 鋰電池正極材料、其製造方法及應用此鋰電池正極材料之鋰二次電池 | 5072110 | 日本 | 一種鋰電池正極材料，包括一多孔性鋰氧化物微米粒子，其中該多孔性鋰氧化物微米粒子包括：複數個多孔性鋰氧化物奈米粒子，該些多孔性鋰氧化物奈米粒子內設置有一第一導電層；一孔洞，由該些多孔性鋰氧化物奈米粒子於連結後所定義而成；一第二導電層，至少包覆於該些多孔性鋰氧化物奈米粒子之一的表面並接觸該第一導電層，以於該多孔性鋰氧化物微米粒子中形成3-D導電網路；以及一導電纖維，連結該第二導電層。 | 工研院技轉法律中心 | 李怡秋 | 03-5917759 | Lislee@itri.org.tw
18 | 101 | 是 | 智慧科技 | 鋰電池正極材料、其製造方法及應用此鋰電池正極材料之鋰二次電池 | I369019 | 中華民國 | 一種鋰電池正極材料，包括一多孔性鋰氧化物微米粒子，其中該多孔性鋰氧化物微米粒子包括：複數個多孔性鋰氧化物奈米粒子，該些多孔性鋰氧化物奈米粒子內設置有一第一導電層；一孔洞，由該些多孔性鋰氧化物奈米粒子於連結後所定義而成；一第二導電層，至少包覆於該些多孔性鋰氧化物奈米粒子之一的表面並接觸該第一導電層，以於該多孔性鋰氧化物微米粒子中形成3-D導電網路；以及一導電纖維，連結該第二導電層。 | 工研院技轉法律中心 | 李怡秋 | 03-5917759 | Lislee@itri.org.tw
19 | 101 | 是 | 智慧科技 | 氣體感測器 | 4927115 | 日本 | 一種氣體感測器包括平面式電感電容共振器及氣體吸收材。平面式電感電容共振器包括電感電極及電容電極，且電容電極係連接至電感電極。氣體吸收材係與電容電極之至少一部份相連接。氣體吸收材根據待測氣體濃度的變化，改變平面式電感電容共振器之共振頻率。 | 工研院技轉法律中心 | 李怡秋 | 03-5917759 | Lislee@itri.org.tw
20 | 101 | 是 | 智慧科技 | 氣體感測器 | I374265 | 中華民國 | 一種氣體感測器包括平面式電感電容共振器及氣體吸收材。平面式電感電容共振器包括電感電極及電容電極，且電容電極係連接至電感電極。氣體吸收材係與電容電極之至少一部份相連接。氣體吸收材根據待測氣體濃度的變化，改變平面式電感電容共振器之共振頻率。 | 工研院技轉法律中心 | 李怡秋 | 03-5917759 | Lislee@itri.org.tw
21 | 101 | 是 | 智慧科技 | 光學高對比顏料及其彩色感光性組合物及其製備方法 | I363784 | 中華民國 | 本發明提供一種光學高對比顏料及其彩色感光性組合物。該彩色感光性組合物包含溶劑、鹼可溶樹脂、反應性單體、光起始劑、及一經改質之顏料，該改質顏料之顆粒具有低結晶特性，搭配樹脂、感光系統此低結晶化顏料製成的彩色感光性組合物將具有更高的對比性，可應用於一般液晶顯示器或可撓式顯示器之彩色濾光片。 | 工研院技轉法律中心 | 李怡秋 | 03-5917759 | Lislee@itri.org.tw
22 | 101 | 是 | 智慧科技 | 光學高對比顏料及其彩色感光性組合物及其製備方法 | 8168689 | 美國 | 本發明提供一種光學高對比顏料及其彩色感光性組合物。該彩色感光性組合物包含溶劑、鹼可溶樹脂、反應性單體、光起始劑、及一經改質之顏料，該改質顏料之顆粒具有低結晶特性，搭配樹脂、感光系統此低結晶化顏料製成的彩色感光性組合物將具有更高的對比性，可應用於一般液晶顯示器或可撓式顯示器之彩色濾光片。 | 工研院技轉法律中心 | 李怡秋 | 03-5917759 | Lislee@itri.org.tw
23 | 102 | 是 | 智慧科技 | 陶瓷基板及其製造方法 | 8343617 | 美國 | 本發明提供一種陶瓷基板及其製造方法。該陶瓷基板，包含一陶瓷主體；以及一平坦緩衝層(planar buffer layer、PBL)配置於該陶瓷主體之上，為了維持陶瓷基板之翹曲度<0.5%，其中該陶瓷主體之熱膨脹係數CTEm與該平坦緩衝層之熱膨脹係數CTEp符合關係式(1) │CTEm&#8722;CTEp│&#8804;3X10-6/℃ 關係式(1)。 | 工研院技轉法律中心 | 李怡秋 | 03-5917759 | Lislee@itri.org.tw
24 | 102 | 是 | 智慧科技 | 多層膜結構 | M449628 | 中華民國 | 一種多層膜結構，包括多孔性基材、第一過濾層以及第二過濾層。第一過濾層配置在多孔性基材上且具有多個指狀通道。第二過濾層配置在第一過濾層上且具有多個微孔洞。指狀通道連通於微孔洞，且第一過濾層與第二過濾層之間不存在界面。 | 工研院技轉法律中心 | 李怡秋 | 03-5917759 | Lislee@itri.org.tw
25 | 103 | 是 | 智慧科技 | 聲波產電器及其製造方法 | I422238 | 中華民國 | 一種聲波產電器及其製造方法，該聲波產電器之製造方法係首先量測音源聲波之頻率，根據所量測之聲波頻率設計聲子晶體、聲子晶體共振腔及至少一壓電材料，由該複數聲子晶體圍設形成至少一聲子晶體共振腔，並於該聲子晶體共振腔內設置該至少一壓電材料，藉以構成一聲波產電器。 | 工研院技轉法律中心 | 李怡秋 | 03-5917759 | Lislee@itri.org.tw
26 | 103 | 是 | 智慧科技 | 低介電樹脂配方、預聚合物、組成物及其複合材料與低介電樹脂預聚合物溶液的製備方法 | I428390 | 中華民國 | 本發明提供一種低介電樹脂配方，包括:20~150重量份之二異氰酸酯(diisocyanate)；20~400重量份之聚(2,6-二烷基-1,4-苯醚) (Poly(2,6-dialkyl-1,4-phenylene oxide)) ；以及200~650重量份之溶劑。本發明尚提供一種由上述低介電樹脂配方所形成之預聚合物、組成物及其複合材料與低介電樹脂預聚合物溶液的製備方法。 | 工研院技轉法律中心 | 李怡秋 | 03-5917759 | Lislee@itri.org.tw
27 | 103 | 是 | 智慧科技 | 具多孔隙導電網路的正極材料 | EP2075864 | 德國 | 一種鋰電池正極材料，包括一多孔性鋰氧化物微米粒子，其中該多孔性鋰氧化物微米粒子包括：複數個多孔性鋰氧化物奈米粒子，該些多孔性鋰氧化物奈米粒子內設置有一第一導電層；一孔洞，由該些多孔性鋰氧化物奈米粒子於連結後所定義而成；一第二導電層，至少包覆於該些多孔性鋰氧化物奈米粒子之一的表面並接觸該第一導電層，以於該多孔性鋰氧化物微米粒子中形成3-D導電網路；以及一導電纖維，連結該第二導電層。 | 工研院技轉法律中心 | 李怡秋 | 03-5917759 | Lislee@itri.org.tw
28 | 103 | 是 | 智慧科技 | 具多孔隙導電網路的正極材料 | EP2075864 | 法國 | 一種鋰電池正極材料，包括一多孔性鋰氧化物微米粒子，其中該多孔性鋰氧化物微米粒子包括：複數個多孔性鋰氧化物奈米粒子，該些多孔性鋰氧化物奈米粒子內設置有一第一導電層；一孔洞，由該些多孔性鋰氧化物奈米粒子於連結後所定義而成；一第二導電層，至少包覆於該些多孔性鋰氧化物奈米粒子之一的表面並接觸該第一導電層，以於該多孔性鋰氧化物微米粒子中形成3-D導電網路；以及一導電纖維，連結該第二導電層。 | 工研院技轉法律中心 | 李怡秋 | 03-5917759 | Lislee@itri.org.tw
29 | 104 | 是 | 智慧科技 | 陶瓷基板及其製造方法 | I467706 | 中華民國 | 本發明提供一種陶瓷基板及其製造方法。該陶瓷基板，包含一陶瓷主體；以及一平坦緩衝層(planar buffer layer、PBL)配置於該陶瓷主體之上，為了維持陶瓷基板之翹曲度<0.5%，其中該陶瓷主體之熱膨脹係數CTEm與該平坦緩衝層之熱膨脹係數CTEp符合關係式(1) │CTEm&#8722;CTEp│&#8804;3X10-6/℃ 關係式(1)。 | 工研院技轉法律中心 | 李怡秋 | 03-5917759 | Lislee@itri.org.tw
30 | 104 | 是 | 智慧科技 | 低介電樹脂配制物、預聚物、組合物及其複合材料與低介電樹脂預聚物溶液的制備方法 | ZL201110416454.3 | 中國大陸 | 本發明提供一種低介電樹脂配方，包括:20~150重量份之二異氰酸酯(diisocyanate)；20~400重量份之聚(2,6-二烷基-1,4-苯醚) (Poly(2,6-dialkyl-1,4-phenylene oxide)) ；以及200~650重量份之溶劑。本發明尚提供一種由上述低介電樹脂配方所形成之預聚合物、組成物及其複合材料與低介電樹脂預聚合物溶液的製備方法。 | 工研院技轉法律中心 | 李怡秋 | 03-5917759 | Lislee@itri.org.tw
31 | 104 | 是 | 智慧科技 | 低介電樹脂配方、預聚合物、組成物及其複合材料與低介電樹脂預聚合物溶液的製備方法 | 8889789 | 美國 | 本發明提供一種低介電樹脂配方，包括:20~150重量份之二異氰酸酯(diisocyanate)；20~400重量份之聚(2,6-二烷基-1,4-苯醚) (Poly(2,6-dialkyl-1,4-phenylene oxide)) ；以及200~650重量份之溶劑。本發明尚提供一種由上述低介電樹脂配方所形成之預聚合物、組成物及其複合材料與低介電樹脂預聚合物溶液的製備方法。 | 工研院技轉法律中心 | 李怡秋 | 03-5917759 | Lislee@itri.org.tw
32 | 104 | 是 | 智慧科技 | 鋰電池正極材料、其製造方法及應用此鋰電池正極材料之鋰二次電池 | 8986890 | 美國 | 一種鋰電池正極材料，包括一多孔性鋰氧化物微米粒子，其中該多孔性鋰氧化物微米粒子包括：複數個多孔性鋰氧化物奈米粒子，該些多孔性鋰氧化物奈米粒子內設置有一第一導電層；一孔洞，由該些多孔性鋰氧化物奈米粒子於連結後所定義而成；一第二導電層，至少包覆於該些多孔性鋰氧化物奈米粒子之一的表面並接觸該第一導電層，以於該多孔性鋰氧化物微米粒子中形成3-D導電網路；以及一導電纖維，連結該第二導電層。 | 工研院技轉法律中心 | 李怡秋 | 03-5917759 | Lislee@itri.org.tw
33 | 105 | 是 | 智慧科技 | 鋰電池正極材料、其製造方法及應用此鋰電池正極材料之鋰二次電池 | 2644302 | 加拿大 | 一種鋰電池正極材料，包括一多孔性鋰氧化物微米粒子，其中該多孔性鋰氧化物微米粒子包括：複數個多孔性鋰氧化物奈米粒子，該些多孔性鋰氧化物奈米粒子內設置有一第一導電層；一孔洞，由該些多孔性鋰氧化物奈米粒子於連結後所定義而成；一第二導電層，至少包覆於該些多孔性鋰氧化物奈米粒子之一的表面並接觸該第一導電層，以於該多孔性鋰氧化物微米粒子中形成3-D導電網路；以及一導電纖維，連結該第二導電層。 | 工研院技轉法律中心 | 李怡秋 | 03-5917759 | Lislee@itri.org.tw
34 | 106 | 是 | 智慧科技 | 多層膜結構 | ZL201310165970.2 | 中國大陸 | 一種多層膜結構，包括多孔性基材、第一過濾層以及第二過濾層。第一過濾層配置在多孔性基材上且具有多個指狀通道。第二過濾層配置在第一過濾層上且具有多個微孔洞。指狀通道連通於微孔洞，且第一過濾層與第二過濾層之間不存在界面。 | 工研院技轉法律中心 | 李怡秋 | 03-5917759 | Lislee@itri.org.tw

## 專利讓與列表 (hidden)
項次 | 產出年度 | 是否已在可移轉技術資料庫中 | 領域類別 | 專利名稱 | 專利證號 | 申請國家 | 摘要 | 執行單位 | 連絡人 | 連絡電話 | email

## 專利終止維護列表 (hidden)
項次 | 產出年度 | 是否已在可移轉技術資料庫中 | 領域類別 | 專利名稱 | 專利證號 | 申請國家 | 摘要 | 執行單位 | 連絡人 | 連絡電話 | email

## List (hidden)
請選擇以下領域
智慧科技
製造精進
民生福祉
綠能科技
服務創新
創新政策與管理
是
否
發明
新型
新式樣